## Tabelle1
	Material		Materialbezeichnung	quelle1					Materialbezeichnung	quelle2					Materialbezeichnung	quelle3					Quelle 1	Quelle 2	Quelle 3
	ohne Recyclinganteil		ohne Recyclinganteil	Energie zur Herstellung		Dichte	Wärmeleitzahl		ohne Recyclinganteil	Energie zur Herstellung		Dichte	Wärmeleitzahl		ohne Recyclinganteil	Energie zur Herstellung		Dichte	Wärmeleitzahl
				kWh/t	kWh/m³	t/m³	W/m/K			kWh/t	kWh/m³	t/m³	W/m/K			kWh/t	kWh/m³	t/m³	W/m/K

roh	Stahl			5.600		7,85	50			5.036						4.925					https://eneff-industrie.info/quickinfos/energieintensive-branchen/daten-zu-besonders-energiehungrigen-produktionsbereichen/	https://www.bmwi.de/Redaktion/DE/Downloads/E/energiewende-in-der-industrie-ap2a-branchensteckbrief-stahl.pdf?__blob=publicationFile&v=4	https://www.stahl-online.de/wp-content/uploads/2017/12/Fakten_Stahlindustrie_2017_rz_web.pdf
roh	Edelstahl		V2A			7,9	15
roh	Alu			72.450	195.615	2,7	237			58.888	159.000					34.333					https://www.ingenieurkurse.de/baustofftechnik-1/stoffeigenschaften-im-bauwesen/energiebedarf-toxizitaet-nachhaltigkeit-von-baustoffen.html	https://www.isi.fraunhofer.de/content/dam/isi/dokumente/ccx/2013/Umweltforschungsplan_FKZ-370946130.pdf	https://www.chemieunterricht.de/dc2/wsu-teok/kap_054b.htm
roh	Kupfer			3.889		8,93	399														https://www.isi.fraunhofer.de/content/dam/isi/dokumente/ccx/2013/Umweltforschungsplan_FKZ-370946130.pdf
roh	Glas		Fensterglas	3.500		2,48	0,87			1.944											https://www.bmwi.de/Redaktion/DE/Downloads/E/energiewende-in-der-industrie-ap2a-branchensteckbrief-glas.pdf?__blob=publicationFile&v=4	http://www.schattenblick.de/infopool/kind/natur/knwd0048.html
roh	Normalbeton		C25	150	345	2,4	2,1				221										https://www.ingenieurkurse.de/baustofftechnik-1/stoffeigenschaften-im-bauwesen/energiebedarf-toxizitaet-nachhaltigkeit-von-baustoffen.html	https://blog.paradigma.de/primaerenergie-von-baustoffen-und-baukonstruktionen/
roh	Polyethylen		PE	22.500		0,92	0,35		PE	20.000					PE	19.450					https://de.serlo.org/nachhaltigkeit/globaler-wandel/plastik/plastik---herstellung-entsorgung-problem-mensch-natur	http://webarchiv.hunold-knoop.de/de/wissen/wissenswertes_energieverbrauch.php	http://www.schattenblick.de/infopool/kind/natur/knwd0048.html
roh	Polyvenylchlorid		PVC			1,38	0,15		PVC						PVC

dämm	Styropor		EPS PS 25		663	0,025	0,04		EPS PS 25	33.056					EPS PS 25	35.087					https://www.ppe.tum.de/fileadmin/w00bqx/www/content_uploads/151016_Leitfaden_OEkologische_Kenndaten.pdf	https://blog.paradigma.de/primaerenergie-von-baustoffen-und-baukonstruktionen/	https://www.ingenieurkurse.de/baustofftechnik-1/stoffeigenschaften-im-bauwesen/energiebedarf-toxizitaet-nachhaltigkeit-von-baustoffen.html
dämm	Mineralwolle				239	0,046	0,04														https://www.ppe.tum.de/fileadmin/w00bqx/www/content_uploads/151016_Leitfaden_OEkologische_Kenndaten.pdf
dämm	Glaswolle					0,12	0,046
dämm	Schaumbeton		KBS-Schaumbeton			0,496	0,166		Gasbeton	1.005		0,4									https://www.ch.weber/files/ch/2018-02/Waermeleitfaehigkeit_Schaumbeton_klein.pdf	https://www.ffe.de/download/langberichte/FfE_GaBiE_Bilanzierung_Halbzeugen_Grundstoffen.pdf

platt	Stahl				64.947	7,85	50									5.381					https://www.ppe.tum.de/fileadmin/w00bqx/www/content_uploads/151016_Leitfaden_OEkologische_Kenndaten.pdf		https://www.stahl-online.de/wp-content/uploads/2017/12/Fakten_Stahlindustrie_2017_rz_web.pdf
platt	Edelstahl		V2A	13.464	106.366	7,9	15			5.380											https://www.ppe.tum.de/fileadmin/w00bqx/www/content_uploads/151016_Leitfaden_OEkologische_Kenndaten.pdf	https://www.edelstahlrohrshop.com/blog/service/edelstahl-und-oekologie-oekobilzanz-stahlherstellung.html
platt	Alu					2,7	237
platt	Kupfer					8,93	399
platt	Glas				14.919	2,48	0,87			3.500						7.190					https://www.ppe.tum.de/fileadmin/w00bqx/www/content_uploads/151016_Leitfaden_OEkologische_Kenndaten.pdf	https://www.bmwi.de/Redaktion/DE/Downloads/E/energiewende-in-der-industrie-ap2a-branchensteckbrief-glas.pdf?__blob=publicationFile&v=4	https://www.ingenieurkurse.de/baustofftechnik-1/stoffeigenschaften-im-bauwesen/energiebedarf-toxizitaet-nachhaltigkeit-von-baustoffen.html

rohr	Stahl			7.190	56.082	7,85	50				64.323					5.381					https://www.ingenieurkurse.de/baustofftechnik-1/stoffeigenschaften-im-bauwesen/energiebedarf-toxizitaet-nachhaltigkeit-von-baustoffen.html	https://www.ppe.tum.de/fileadmin/w00bqx/www/content_uploads/151016_Leitfaden_OEkologische_Kenndaten.pdf	https://www.stahl-online.de/wp-content/uploads/2017/12/Fakten_Stahlindustrie_2017_rz_web.pdf
rohr	Edelstahl		V2A			7,9	15
rohr	Alu				110.017	2,7	237														https://www.ppe.tum.de/fileadmin/w00bqx/www/content_uploads/151016_Leitfaden_OEkologische_Kenndaten.pdf
rohr	Kupfer				25.754	8,93	399														https://www.ppe.tum.de/fileadmin/w00bqx/www/content_uploads/151016_Leitfaden_OEkologische_Kenndaten.pdf
rohr	Polyethylen		PE			0,92	0,35		PE						PE
rohr	Polyvenylchlorid		PVC		18.056	1,38	0,15		PVC						PVC						https://www.ingenieurkurse.de/baustofftechnik-1/stoffeigenschaften-im-bauwesen/energiebedarf-toxizitaet-nachhaltigkeit-von-baustoffen.html
rohr	Polypropylen		PP			0,907	0,23		PP						PP

	Flachkollektor			595	kWh/m²																http://iinas.org/tl_files/iinas/downloads/GEMIS/1999_kea-bau.pdf; S.18f
	Röhrenkollektor			418	kWh/m²																http://iinas.org/tl_files/iinas/downloads/GEMIS/1999_kea-bau.pdf; S.18f