## Tabelle1
Gemittelt aus 0_energie_in_baustoffen_mit_quellen.ods					Energie zur primären Herstellung				Energie zur Herstellung aus Recycling
	Material		Energie zur Herstellung, gemittelt		Dichte	Wärmeleitzahl	rund	rund	Material		geschätzt
	ohne Recyclinganteil		kWh/t	kWh/m³	t/m³	W/m/K	kWh/t	kWh/m³	maximaler Recyclinganteil		kWh/t	kWh/m³

roh	Stahl		6.347	49.824	7,85	50	6.000	50.000	Stahl		1.200
roh	Edelstahl		9.422	74.434	7,9	15	9.000	75.000	Edelstahl		1.200
roh	Alu		56.293	151.991	2,7	237	55.000	150.000	Alu		1.500
roh	Kupfer		3.386	30.237	8,93	399	3.500	30.000	Kupfer		800
roh	Glas		4.430	10.986	2,48	0,87	4.500	11.000	Glas		4.000
roh	Normalbeton		129	310	2,4	2,1	100	300	Normalbeton
roh	Polyethylen		20.650	18.998	0,92	0,35	20.000	20.000	Polyethylen		400
roh	Polyvenylchlorid		13.084	18.056	1,38	0,15	13.000	18.000	Polyvenylchlorid
dämm	Styropor		31.554	789	0,025	0,04	32.000	800	Styropor
dämm	Mineralwolle		5.196	239	0,046	0,04	5.000	200	Mineralwolle
dämm	Glaswolle				0,12	0,046			Glaswolle
dämm	Schaumbeton				0,496	0,166			Schaumbeton

	Flachkollektor			595	kWh/m²				http://iinas.org/tl_files/iinas/downloads/GEMIS/1999_kea-bau.pdf; S.18f
	Röhrenkollektor			418	kWh/m²				http://iinas.org/tl_files/iinas/downloads/GEMIS/1999_kea-bau.pdf; S.18f