## Tabelle1
Gemittelt aus 0_energie_in_baustoffen_mit_quellen.ods | [5 empty] | Energie zur primären Herstellung |  |  | Energie zur Herstellung aus Recycling
| Material | Energie zur Herstellung, gemittelt |  | Dichte | Wärmeleitzahl | rund | rund | Material | geschätzt
| ohne Recyclinganteil | kWh/t | kWh/m³ | t/m³ | W/m/K | kWh/t | kWh/m³ | maximaler Recyclinganteil | kWh/t | kWh/m³
roh | Stahl | 6347 | 49823.95 | 7.85 | 50 | 6000 | 50000 | Stahl | 1200
roh | Edelstahl | 9422 | 74433.8 | 7.9 | 15 | 9000 | 75000 | Edelstahl | 1200
roh | Alu | 56293 | 151991.1 | 2.7 | 237 | 55000 | 150000 | Alu | 1500
roh | Kupfer | 3386 | 30236.98 | 8.93 | 399 | 3500 | 30000 | Kupfer | 800
roh | Glas | 4430 | 10986.4 | 2.48 | 0.87 | 4500 | 11000 | Glas | 4000
roh | Normalbeton | 129 | 309.6 | 2.4 | 2.1 | 100 | 300 | Normalbeton
roh | Polyethylen | 20650 | 18998 | 0.92 | 0.35 | 20000 | 20000 | Polyethylen | 400
roh | Polyvenylchlorid | 13084 | 18055.92 | 1.38 | 0.15 | 13000 | 18000 | Polyvenylchlorid
dämm | Styropor | 31554 | 788.85 | 0.025 | 0.04 | 32000 | 800 | Styropor
dämm | Mineralwolle | 5196 | 239.016 | 0.046 | 0.04 | 5000 | 200 | Mineralwolle
dämm | Glaswolle |  |  | 0.12 | 0.046 |  |  | Glaswolle
dämm | Schaumbeton |  |  | 0.496 | 0.166 |  |  | Schaumbeton
| Flachkollektor |  | 595 | kWh/m² |  |  |  | http://iinas.org/tl_files/iinas/downloads/GEMIS/1999_kea-bau.pdf; S.18f
| Röhrenkollektor |  | 418 | kWh/m² |  |  |  | http://iinas.org/tl_files/iinas/downloads/GEMIS/1999_kea-bau.pdf; S.18f